## Лист1
Конструктивные решения
Ремонт плит покрытия (узлы 1К-4К)
Узел 1К (8992 мп)
96 | 16 | Восстановление бетонной поверхности плит покрытия толщ 50мм | м2 | 719.36 | Ремонтная смесь MasterEmaco S 560 FR (Emaco S170 CFR), цементная, тиксотропного типа-35,97м3 Штукатурка КНАУФ-Ротбанд-1618,56кг
97 | 17 | Устройство антикоррозийной защиты арматуры плит покрытия | м2 | 71.936 | Преобразователь ржавчины MCI-2020 Ингибитор коррозии (0.08м2 на 1 м.пог. шва, расход 3.68л на 1м2)-195,95кг
Узел 2К (64,14 мп)
98 | 18 | Восстановление бетонной поверхности плит покрытия толщ 50мм | м2 | 1.28 | Ремонтная смесь MasterEmaco S 560 FR (Emaco S170 CFR), цементная, тиксотропного типа-0,06 м3 Штукатурка КНАУФ-Ротбанд-6,93кг
99 | 19 | Устройство антикоррозийной защиты арматуры плит покрытия | м2 | 0.128 | Преобразователь ржавчины MCI-2020 Ингибитор коррозии (0.08м2 на 1 м.пог. шва, расход 3.68л на 1м2)-0,33кг
Узел 3К (37 шт)
100 | 20 | Отбивка бетона вокруг отверстий в полках плит | м3 | 0.185
101 | 21 | Усиление полок плит | м3 | 0.37 | Оцинкованная сетка 50х50х4-11,84кг Ремонтная смесь MasterEmaco S 560 FR (Emaco S170 CFR), цементная, тиксотропного типа-0,37м3
102 | 65 | Устройство подстилающих слоев: бетонных кл. В25 толщиной 300мм с устройством деформационных швов | м3 | 4560.3 | в т.ч. : •материал для деформационных швов: Пенополистирол экструдированный ТЕХНОНИКОЛЬ XPS 30-200 Стандарт; грунтовка MasterSeaI Р117; герметик MasterSeaI CR171. •материал для температурно-усадочнного шва: Шпаклевка композитная на основе портландцементе М400); Шнур пенополиэтиленовый теплоизоляционный прокладочный, сечение круглое сплошное, диаметр 6 мм; Герметик-клей полиуретановый
103 | 66 | Укладка топпинга серого цвета, расход=4,0кг/м2 | м2 | 15201 | Материал в т.ч.: MONOPOL Top 200 корунд топпинг серый (расход 4кг/м2); MONOPOL Master Sealer 2 SR171 пропитка для бетона (расход 360мл/м2); Герметик полиуретановый